## 表紙_目次
塗料メーカー 製造フロー & 工程別 IN/OUT 表
テンプレート出典: 添付 PDF「リン酸(湿式法) IN/OUT表(マテリアルバランス)」を踏襲
シート構成
番号 | シート名 | 内容
① | 製品タイプ一覧 | 塗料の主要 5 種類について用途・特徴・規制を整理
② | 製造フロー比較 | 5 種類の製造フローを工程順に並べて比較
③-1 | 溶剤系液体塗料 IN/OUT | 汎用・自動車補修・工業用の標準ライン
③-2 | 水性液体塗料 IN/OUT | 建築用主体。VOC 削減型
③-3 | 粉体塗料 IN/OUT | 家電・自動車部品。VOC ゼロ
③-4 | 電着塗料 IN/OUT | 自動車車体下塗。タンクローリー出荷
③-5 | UV硬化塗料 IN/OUT | 木工・印刷・プラ。遮光下で製造
出典 | 参考文献 | JPMA・環境省・経産省・装置メーカー資料 等
テンプレート凡例 (リン酸 PDF と同形式)
上段 (IN) | 工程に投入される原料・ユーティリティ
中段 (工程) | 工程名・装置・概要
下段 (OUT) | 工程から出る中間品・廃棄物・排出

## ①製品タイプ一覧
① 塗料メーカーにおける主要製品タイプ
No. | 製品タイプ | 用途代表例 | 特徴 | 関連規制・留意点
① | 溶剤系液体塗料 | 自動車補修・工業用・建築鉄部・防食 | 有機溶剤を媒体とする。乾燥が早く塗膜性能が高いがVOC排出大 | 消防法 第4類引火性液体 / 大気汚染防止法 (VOC)
② | 水性液体塗料 | 建築用 (外壁・内装)・家庭用DIY・水性自動車塗料 | 水を媒体とする。低VOC。凍結NG・防腐剤必要 | VOC削減型として推奨。冬季の保管温度管理が必要
③ | 粉体塗料 | 家電筐体・自動車部品・建材・パイプ | 溶剤を全く使わない粉末。回収再利用可能・塗着効率ほぼ100% | VOCゼロ。ただし押出機・粉砕機の設備投資大
④ | 電着塗料 | 自動車車体下塗 (カチオン)・電子部品 (アニオン) | 水中で電気泳動により塗装。下塗の世界標準 | 塗装ラインと一体運用。塗料は水性分散体として供給
⑤ | UV硬化塗料 | 木工 (フローリング・家具)・プラスチック・印刷 | 紫外線照射で瞬時に硬化。溶剤レス・省エネ | 光開始剤含有のため遮光保管。製造ラインも遮光下

## ②製造フロー比較
② 製品タイプ別 製造フロー比較
工程# | 溶剤系液体塗料 | 水性液体塗料 | 粉体塗料 | 電着塗料 | UV硬化塗料
#1 | ①計量・配合 (Pre-weighing / Charging) | ①計量・配合 | ①原料配合 (Pre-mixing) | ①樹脂中和・水分散 | ①計量・配合 (遮光下)
#2 | ②予備混合 (Pre-mixing) | ②予備混合・分散 | ②押出混練 (Extrusion) | ②顔料ペースト調製 | ②予備混合・分散
#3 | ③分散・練肉 (Dispersion / Milling) | ③レットダウン・pH 調整 | ③冷却 (Cooling) | ③配合・調整 | ③レットダウン
#4 | ④レットダウン (Let-down) | ④調色 | ④粉砕 (Pulverizing) | ④ろ過 | ④調色 (有色品のみ)
#5 | ⑤調色 (Tinting / Color Match) | ⑤ろ過 | ⑤分級 (Classification / Sieving) | ⑤品質検査 | ⑤ろ過 (遮光下)
#6 | ⑥ろ過 (Filtration) | ⑥品質検査 | ⑥品質検査 | ⑥充填・出荷 | ⑥品質検査
#7 | ⑦品質検査 (QC Test) | ⑦充填・包装 | ⑦充填・包装 | 並行: 設備洗浄 | ⑦充填 (遮光容器)
#8 | ⑧充填・包装 (Filling / Packaging) | 並行: 設備洗浄 | 並行: 設備洗浄 | - | 並行: 設備洗浄
#9 | 並行A: 設備洗浄 (Cleaning) | - | - | - | -

## ③-1 溶剤系液体塗料
③-1 溶剤系液体塗料 IN/OUT 表 (マテリアルバランス)
テンプレート出典: 添付 PDF「リン酸(湿式法) IN/OUT表」を踏襲。 量は 10t バッチを基準とした業界一般値の概算 (工場・製品・処方で大きく変動)。
工程 | ①計量・配合 (Pre-weighing / Charging) |  |  |  | ②予備混合 (Pre-mixing) |  |  |  | ③分散・練肉 (Dispersion / Milling) |  |  |  | ④レットダウン (Let-down) |  |  |  | ⑤調色 (Tinting / Color Match) |  |  |  | ⑥ろ過 (Filtration) |  |  |  | ⑦品質検査 (QC Test) |  |  |  | ⑧充填・包装 (Filling / Packaging) |  |  |  | 並行A: 設備洗浄 (Cleaning)
IN | 品名 | 標準成分 | 量 | 備考/役割 | 品名 | 標準成分 | 量 | 備考/役割 | 品名 | 標準成分 | 量 | 備考/役割 | 品名 | 標準成分 | 量 | 備考/役割 | 品名 | 標準成分 | 量 | 備考/役割 | 品名 | 標準成分 | 量 | 備考/役割 | 品名 | 標準成分 | 量 | 備考/役割 | 品名 | 標準成分 | 量 | 備考/役割 | 品名 | 標準成分 | 量 | 備考/役割
IN-1 | 樹脂 (アクリル/アルキッド/エポキシ等) | 固形分 40〜60% | 4,200 kg | 塗膜骨格を形成 (バインダー) | 配合済バッチ | 前工程産物 | 10,000 kg |  | 粗分散ペースト | 前工程産物 | 9,990 kg |  | ミルベース | 前工程産物 | 9,970 kg |  | ベース塗料 | 前工程産物 | 9,960 kg |  | 調色完了塗料 | 前工程産物 | 9,990 kg |  | 塗料サンプル | ろ過後塗料の一部 | 0.5〜2 kg |  | 合格塗料 | 前工程産物 | 9,980 kg |  | 洗浄シンナー | 回収再生品 or 新品 | 100〜500 kg/回 | 色替え毎
IN-2 | 顔料 (TiO₂・有機顔料) | TiO₂ 等 | 1,800 kg | 着色・隠蔽・機能付与 | 電力 (高速攪拌 5〜30 kW) | Scope 2 | 5〜30 kWh | ディスパー駆動 | ビーズメディア (補充分) | ジルコニア・ガラス 0.3〜2 mm | 数 kg | 摩耗分の補充 | 追加樹脂・希釈剤 | アクリル等+ 溶剤 | → 計算上含む | 粘度・固形分調整 | 着色剤 (Color Paste) | 高濃度有機/無機顔料分散体 | 10〜200 kg | 色相微調整 | フィルター | ナイロン/PP 不織布 | 数枚〜数十枚 | 目詰まり時交換 | 標準品 (Reference) | 前ロットまたは標準ロット | 微 |  | 空缶・キャップ・ラベル | 金属缶/プラ容器 | 缶数 ≒ 製品量/容量 | 包装資材 | 電力・スチーム | Scope 1・2 | 数 kWh + 数十 kg | 温水洗浄
IN-3 | 有機溶剤 (トルエン/キシレン/MEK 等) | 引火点 21〜70℃ (第1〜2石油類) | 3,500 kg | 粘度調整・乾燥制御 | 冷却水 (ジャケット) | 産業用水 | 0.5 m³/t | 発熱抑制 | 電力 (10〜100 kW) | Scope 2 大消費 | 業界一般値の概算 | 粒径低下のためのエネルギー | 添加剤 (消泡・レベリング) | 後添加分 | → 計算上含む |  | 色見本・標準色板 | 顧客指定色 | - | 目標値 | ポンプ動力 | Scope 2 | 微 |  | 試薬・溶媒 | 希釈用シンナー等 | 微 |  | 段ボール・パレット | 外装 | - |  | 人件費 (作業者) | - | - | 内部清掃
IN-4 | 添加剤 (分散剤/消泡剤/レベリング剤) | BYK等 | 500 kg | 品質向上・少量添加 | 窒素ガス (シール) | N₂ | 微量 | 防爆 | 冷却水 | 産業用水 | 2〜5 m³/t (概算) | 発熱が大きい工程 | 低速攪拌動力 | Scope 2 | 数 kWh |  | 電力 (CCM/分光測色計) | Scope 2 | 微 | [5 empty] | 電力 (測定機器・乾燥炉) | Scope 2 | 微 |  | 電力 (充填機・封缶機) | Scope 2 | 数 kWh
IN-5 | 電力 (秤・搬送機) | - | 微 | 設備動力
工程説明 | 処方 (Recipe) に従って樹脂・顔料・溶剤・添加剤をロードセル付き計量タンクで秤量し、釜に投入。粉体顔料は自動ホッパーで搬送、液体はポンプ計量。所要時間 30〜60 分/バッチ。 |  |  |  | ディスパーザー (高速回転羽根 1,500〜3,000 rpm) で粗分散。所要時間 30〜60 分。窒素シールで爆発防止。 |  |  |  | サンドミル/ビーズミル/三本ロールミルで顔料を nm 単位まで微粒化。最も電力を消費する工程。所要時間 1〜数時間。 |  |  |  | ミルベースに追加樹脂・希釈剤・添加剤を低速攪拌 (100〜300 rpm) で混合。塗料化工程。所要時間 30〜90 分。 |  |  |  | ベース塗料に着色剤 (Tinter) を分光測色計で計測しながら微調整。CCM (Computer Color Matching) を使用。色差 ΔE < 0.8〜1.5 で合格。 |  |  |  | バッグフィルタ/カートリッジで凝集物・異物を除去。メッシュ目開き 50〜200 μm。圧力差で目詰まり監視。所要時間 10〜30 分。 |  |  |  | 粘度 (フォードカップ/ストーマー)・比重・色差・隠蔽率・乾燥時間を測定。標準品 (Reference) と比較。所要 1〜3 時間 (乾燥試験は半日〜1日)。 |  |  |  | 自動充填機 (重量式) で 1L / 4L / 14L / 16L / 20L (一斗缶) / 200L ドラム / IBC コンテナに充填。GHS 表示・ロット印字。所要時間 0.5〜数秒/缶。 |  |  |  | 色替え・釜替えごとに洗浄シンナーで内部洗浄。蒸留再生機 (Solvent Recovery) で廃シンナーをリサイクル。
OUT | 品名 | 標準成分 | 量 | 備考/役割 | 品名 | 標準成分 | 量 | 備考/役割 | 品名 | 標準成分 | 量 | 備考/役割 | 品名 | 標準成分 | 量 | 備考/役割 | 品名 | 標準成分 | 量 | 備考/役割 | 品名 | 標準成分 | 量 | 備考/役割 | 品名 | 標準成分 | 量 | 備考/役割 | 品名 | 標準成分 | 量 | 備考/役割 | 品名 | 標準成分 | 量 | 備考/役割
OUT-1 | 配合済バッチ (釜内) | 樹脂+顔料+溶剤+添加剤の集合 | 10,000 kg | 次工程へ | 粗分散ペースト | ミルベース前駆体 | 9,990 kg | 次工程へ | ミルベース (微分散塗料) | 粒径 数十〜数百 nm | 9,970 kg | 次工程へ | 配合完了塗料 (ベース) | 粘度・固形分が規格内 | 9,960 kg | 次工程 調色へ | 目標色の塗料 | ΔE < 0.8〜1.5 | 9,990 kg | 次工程へ | 清浄塗料 | 凝集物除去済 | 9,980 kg | 次工程へ | 合格判定塗料 (本体) | QC 通過 | 9,980 kg | 充填工程へ | 製品缶 | 充填完了製品 | 9,950 kg | 出荷 | 廃シンナー (特管産廃) | 引火点 70℃未満の廃油 | 100〜500 kg/回 | 蒸留再生 or 焼却
OUT-2 | 空袋・空ドラム | PE/PP/紙袋・金属ドラム | 数十 kg | 汚染あれば産廃、清浄なら金属スクラップ | 反応熱・摩擦熱 | 顕熱 | - | ジャケット排水で除去 | 摩耗ビーズ廃材 | ジルコニア等 | 数 kg | 産廃 | 撹拌熱 | 顕熱 | 微 |  | 調色サンプル板 | 試験塗装したテストピース | 数百 g/回 | QC 履歴として一定期間保管後 産廃 | 使用済フィルター | 塗料含浸 | 数 kg | 産廃 (汚染あり) | QC データ・成績書 | ロット記録 | - | 出荷証憑 | 滴下塗料・残留 | 充填損失 | 10〜30 kg | 産廃 | 洗浄排水 | 工業排水 | - | 排水処理プラント
OUT-3 | 粉塵 (顔料投入時) | TiO₂等微粒子 | 微量 | 集塵機で回収→産廃 | 温水排水 | 工業排水 | - | クーリングタワー循環 | 大量の発熱 | 顕熱 | - | 冷却水で除去 | 微量 VOC | 溶剤揮散 | 微量 | RTO 処理 | サンプル廃材 | 塗布残・洗浄液 | 数百 g〜数 kg | 産廃 | 凝集物・ゲル粒 | 塗料カス | 数 kg | 産廃 | サンプル廃液 | 試験後残液 | 0.5〜2 kg | 産廃 | 不良缶・印字ミス | 再充填 or 廃棄 | 少量 |  | 残塗料 (回収) | 次バッチ用 or 産廃 | 数 kg〜数十 kg
OUT-4 | 計量誤差バッチ | - | 0〜微量 | 誤差時は再計量で復元 | VOC 蒸気 | 溶剤揮散 | 微量 | RTO/活性炭で処理 | 温水排水 | - | - | [5 empty] | 補正バッチ (再調色) | - | 発生時のみ | コスト要因 |  |  |  |  | 不合格バッチ | 規格外 | 発生時のみ | 補正 or 別グレード転用 or 廃棄 | 包装廃材 (端材) | 段ボール等 | - | 紙リサイクル | VOC 排出 | 揮散溶剤 | 工程内最大級 | RTO 処理
OUT-5 |  |  |  |  | 騒音・振動 | - | - | 労働環境課題 | 微量 VOC | 溶剤揮散 | 微量 | RTO 処理 | [16 empty] | 微量 VOC 揮散 | 蓋閉前 | 微量

## ③-2 水性液体塗料
③-2 水性液体塗料 IN/OUT 表 (マテリアルバランス)
テンプレート出典: 添付 PDF「リン酸(湿式法) IN/OUT表」を踏襲。 量は 10t バッチを基準とした業界一般値の概算 (工場・製品・処方で大きく変動)。
工程 | ①計量・配合 |  |  |  | ②予備混合・分散 |  |  |  | ③レットダウン・pH 調整 |  |  |  | ④調色 |  |  |  | ⑤ろ過 |  |  |  | ⑥品質検査 |  |  |  | ⑦充填・包装 |  |  |  | 並行: 設備洗浄
IN | 品名 | 標準成分 | 量 | 備考/役割 | 品名 | 標準成分 | 量 | 備考/役割 | 品名 | 標準成分 | 量 | 備考/役割 | 品名 | 標準成分 | 量 | 備考/役割 | 品名 | 標準成分 | 量 | 備考/役割 | 品名 | 標準成分 | 量 | 備考/役割 | 品名 | 標準成分 | 量 | 備考/役割 | 品名 | 標準成分 | 量 | 備考/役割
IN-1 | 水性エマルション樹脂 | アクリル/ウレタン分散体 固形分 40〜55% | 4,500 kg | 水中分散体 | 配合済バッチ | 前工程産物 | 9,500 kg |  | ミルベース | 前工程産物 | 9,490 kg |  | ベース塗料 | 前工程産物 | 9,500 kg |  | 調色塗料 | 前工程産物 | 9,650 kg |  | 塗料サンプル | - | 1〜2 kg |  | 合格塗料 | - | 9,640 kg |  | 洗浄水 | 工業用水 | 数 m³/回
IN-2 | 顔料 (TiO₂・有機顔料) | TiO₂ 等 | 2,000 kg |  | 電力 (高速分散) | Scope 2 | 業界一般値の概算 | 顔料分散 | 追加エマルション・水 | - | → 量に含む | 粘度・固形分調整 | 水性着色剤 | 顔料分散体 | 10〜200 kg |  | フィルター | PP/PE 不織布 | 数枚 |  | 試験設備 | 電力 | 微 |  | 空缶・容器・ラベル | 内面ラッカー処理鉄缶 等 | 缶数分 | ★ 水性は内面防錆必須 | 界面活性剤・アルカリ洗剤 | - | 微量
IN-3 | 水 (媒体) | イオン交換水・純水 | 2,500 kg | VOC削減効果 | 冷却水 | - | - | 発熱抑制 (溶剤系より発熱小) | pH 調整剤・防腐剤 | アンモニア/AMP・イソチアゾリン系 | 微量 |  | CCM 装置 | - | 微電力 | [9 empty] | 電力 | - | 数 kWh
IN-4 | 造膜助剤 (テキサノール等) | 微量溶剤 | 100 kg | 低温造膜性付与 |  |  |  |  | 低速攪拌動力 | Scope 2 | 微
IN-5 | 添加剤 (分散剤/消泡/増粘/防腐剤) | BYK・Lonza等 | 400 kg | ★防腐剤必須
IN-6 | pH 調整剤 (アンモニア/AMP) | 塩基 | 微量 | pH 8〜9 維持
工程説明 | 水性エマルション樹脂・顔料・水・添加剤を計量。ステンレス釜を使用 (錆対策)。 |  |  |  | 高速ディスパー → ビーズミル分散。発泡しやすいので消泡剤管理が重要。所要時間 1〜数時間。 |  |  |  | 追加エマルションを添加し、pH を 8〜9 に調整。防腐剤を最終添加。 |  |  |  | 水性着色剤で CCM 調色。乾燥色と湿潤色の差 (ドライダウン現象) を考慮。 |  |  |  | 細目フィルタで凝集物除去。エマルションの目詰まりに注意。 |  |  |  | 粘度・比重・色差・隠蔽率に加え、凍結融解試験・耐水性試験など水性特有のチェック。 |  |  |  | 鉄缶 (錆対策塗装内面) / プラスチック容器 / バッグインボックス。 |  |  |  | 水洗が中心。少量の界面活性剤で内部洗浄。廃シンナー発生が少ないのが利点。
OUT | 品名 | 標準成分 | 量 | 備考/役割 | 品名 | 標準成分 | 量 | 備考/役割 | 品名 | 標準成分 | 量 | 備考/役割 | 品名 | 標準成分 | 量 | 備考/役割 | 品名 | 標準成分 | 量 | 備考/役割 | 品名 | 標準成分 | 量 | 備考/役割 | 品名 | 標準成分 | 量 | 備考/役割 | 品名 | 標準成分 | 量 | 備考/役割
OUT-1 | 配合済バッチ | 水分散体 | 9,500 kg | 次工程へ | ミルベース | 微分散水性塗料 | 9,490 kg | 次工程へ | 配合完了塗料 (ベース) | pH 8〜9、粘度規格内 | 9,500 kg | 調色へ | 目標色の水性塗料 | ΔE 規格内 | 9,650 kg |  | 清浄塗料 | ろ過後 | 9,640 kg |  | 合格塗料 | - | 9,640 kg |  | 製品 | 出荷形態 | 9,600 kg |  | 洗浄排水 (塗料混入) | BOD/COD 上昇 | 数 m³/回 | 排水処理プラント (凝集沈殿)
OUT-2 | 空袋・空ドラム | - | 数十 kg |  | 摩耗ビーズ | - | 微 | 産廃 | 微量アンモニア揮散 | - | 微量 | 排気処理 | 試験塗板・サンプル | - | 数百 g | 産廃 | 使用済フィルター | - | 数 kg | 産廃 | QC 記録 | - | - |  | 滴下塗料・残留 | - | 数十 kg | 産廃 | 汚泥 | 凝集沈殿物 | 数 kg | 産廃
OUT-3 | 粉塵 (顔料投入時) | TiO₂ | 微量 | 集塵機 | 温水排水 | - | - | [13 empty] | 不合格・補正バッチ | - | 発生時のみ |  | 包装廃材 | - | - | リサイクル
OUT-4 |  |  |  |  | 水蒸気・微量 VOC | 造膜助剤が一部揮散 | 微量 | 排ガス処理

## ③-3 粉体塗料
③-3 粉体塗料 IN/OUT 表 (マテリアルバランス)
テンプレート出典: 添付 PDF「リン酸(湿式法) IN/OUT表」を踏襲。 量は 10t バッチを基準とした業界一般値の概算 (工場・製品・処方で大きく変動)。
工程 | ①原料配合 (Pre-mixing) |  |  |  | ②押出混練 (Extrusion) |  |  |  | ③冷却 (Cooling) |  |  |  | ④粉砕 (Pulverizing) |  |  |  | ⑤分級 (Classification / Sieving) |  |  |  | ⑥品質検査 |  |  |  | ⑦充填・包装 |  |  |  | 並行: 設備洗浄
IN | 品名 | 標準成分 | 量 | 備考/役割 | 品名 | 標準成分 | 量 | 備考/役割 | 品名 | 標準成分 | 量 | 備考/役割 | 品名 | 標準成分 | 量 | 備考/役割 | 品名 | 標準成分 | 量 | 備考/役割 | 品名 | 標準成分 | 量 | 備考/役割 | 品名 | 標準成分 | 量 | 備考/役割 | 品名 | 標準成分 | 量 | 備考/役割
IN-1 | 固体樹脂 | エポキシ/ポリエステル/アクリル | 5,500 kg | 塗膜骨格 (固形) | 配合粉体 | 前工程産物 | 10,000 kg |  | 溶融シート | 前工程産物 | 9,990 kg |  | 固化フレーク | 前工程産物 | 9,990 kg |  | 粗粉砕粉 | 前工程産物 | 9,980 kg |  | 粉体サンプル | - | 0.5〜2 kg |  | 合格粉体 | - | 9,500 kg |  | パージ樹脂 | 前ロットと同系統 | 数十 kg | 色替え用
IN-2 | 硬化剤 | ジシアンジアミド/TGIC/HAA 等 | 500 kg | 架橋反応剤 | 電力 (エクストルーダー 50〜300 kW) | Scope 2 大消費 | 業界一般値の概算 | ★最大電力消費工程 | 冷却ベルト | 金属ベルト | - |  | 電力 (粉砕機 30〜100 kW) | Scope 2 | 業界一般値の概算 |  | 電力 (分級機) | Scope 2 | 微 |  | 試験設備 | 電力 | 微 |  | PE 袋 / フレコン | 防湿仕様 | 袋数分 |  | 圧縮空気・電力 | - | 微 | 粉吹き飛ばし
IN-3 | 顔料 | TiO₂・無機顔料 | 2,500 kg | 着色・隠蔽 | 冷却水 (バレル冷却) | - | 数 m³/t | 温度暴走防止 | 冷風 | - | - |  | 低温窒素 (低融点品のみ) | N₂ | - | 粉砕熱抑制 | [8 empty] | 窒素ガス (置換用) | N₂ | 微量 | 湿気・吸湿防止
IN-4 | 体質顔料 | 炭酸カルシウム/硫酸バリウム | 1,000 kg | 増量・流動性 |  |  |  |  | 電力 | Scope 2 | 微 | [13 empty] | 電力 | - | 微
IN-5 | 添加剤 (流動性・脱泡) | ベンゾイン等 | 500 kg
IN-6 | 電力 (ブレンダー) | Scope 2 | 微
工程説明 | 固体樹脂 (エポキシ/ポリエステル等)、硬化剤、顔料、添加剤、流動性向上剤を粉体ブレンダーで均一混合。 |  |  |  | 二軸エクストルーダーで 90〜120℃ に加熱しながら混練。樹脂溶融状態で顔料を分散。滞留時間は数十秒〜分のレベルで瞬間的。設備投資 5〜20 億円規模 (業界一般感)。 |  |  |  | 冷却ベルト / 冷却ロールで溶融シートを瞬時に冷却・固化。フレーク状に粗砕。 |  |  |  | ジェットミル/ハンマーミル/分級ミルで微粉砕。低融点品は低温窒素冷却下で粉砕。 |  |  |  | 篩・気流分級機で粒度を揃える。製品粒径 平均 20〜40μm。規格外は配合工程へ戻して再利用。 |  |  |  | 粒度分布・流動性・ゲル化時間・ガス発生量・塗膜外観試験。 |  |  |  | 袋 (20kg / 25kg) / フレコン (500〜1000kg) に窒素置換しながら充填。湿気厳禁。 |  |  |  | 粉体ブラスト・乾燥洗浄が中心。エクストルーダーは樹脂パージで内部洗浄。VOC・排水ゼロ。
OUT | 品名 | 標準成分 | 量 | 備考/役割 | 品名 | 標準成分 | 量 | 備考/役割 | 品名 | 標準成分 | 量 | 備考/役割 | 品名 | 標準成分 | 量 | 備考/役割 | 品名 | 標準成分 | 量 | 備考/役割 | 品名 | 標準成分 | 量 | 備考/役割 | 品名 | 標準成分 | 量 | 備考/役割 | 品名 | 標準成分 | 量 | 備考/役割
OUT-1 | 配合粉体 | プリミックス | 10,000 kg | 押出工程へ | 溶融シート (チップ) | 押出物 | 9,990 kg | 冷却工程へ | 固化フレーク | 粗砕シート | 9,990 kg | 粉砕工程へ | 粗粉砕粉 | 粒度バラつき | 9,980 kg | 分級工程へ | 規格内粉 (製品) | 平均粒径 20〜40 μm | 9,500 kg (約 95%) | 製品化 | 合格粉体 | - | 9,500 kg |  | 製品 | 袋詰・フレコン | 9,480 kg | 出荷 | 混色パージ粉 | 規格外混色品 | 数十 kg | 産廃 or 黒系・グレー系として再利用
OUT-2 | 空袋・粉塵 | PE 袋・TiO₂ 等 | 数 kg + 微量 | 集塵機・産廃 | 発熱 | 顕熱 | - | 回収可能 | 温風 | 排熱 | - | 回収検討対象 | 摩耗粉 (機械由来) | 微量 | 微 |  | 粗粒戻し | 規格外大粒径 | 数百 kg | 再粉砕 or 配合戻し | QC データ | - | - |  | 滴下・残粉 | 充填損失 | 数 kg | 回収 or 産廃 | 廃液・廃シンナーなし | ★液体塗料との最大の違い | 0 | VOC ゼロ
OUT-3 |  |  |  |  | 微量 VOC | 添加剤分解物 | 微量 | 排気処理 |  |  |  |  | 騒音・振動 | - | - |  | 微粉 (オーバーサイズ) | 粒径過小 | 数十 kg | 産廃 or 戻し再利用 |  |  |  |  | 不良袋 | - | 少量

## ③-4 電着塗料
③-4 電着塗料 IN/OUT 表 (マテリアルバランス)
テンプレート出典: 添付 PDF「リン酸(湿式法) IN/OUT表」を踏襲。 量は 10t バッチを基準とした業界一般値の概算 (工場・製品・処方で大きく変動)。
工程 | ①樹脂中和・水分散 |  |  |  | ②顔料ペースト調製 |  |  |  | ③配合・調整 |  |  |  | ④ろ過 |  |  |  | ⑤品質検査 |  |  |  | ⑥充填・出荷 |  |  |  | 並行: 設備洗浄
IN | 品名 | 標準成分 | 量 | 備考/役割 | 品名 | 標準成分 | 量 | 備考/役割 | 品名 | 標準成分 | 量 | 備考/役割 | 品名 | 標準成分 | 量 | 備考/役割 | 品名 | 標準成分 | 量 | 備考/役割 | 品名 | 標準成分 | 量 | 備考/役割 | 品名 | 標準成分 | 量 | 備考/役割
IN-1 | 樹脂 (アミン変性エポキシ等) | 中和前固体・液体 | 5,000 kg | 塗膜骨格 | 顔料分散用樹脂 | 専用グラインドビヒクル | 300 kg |  | 樹脂分散液 | 前工程産物 | 9,700 kg |  | 電着塗料 | 前工程産物 | 10,900 kg |  | 塗料サンプル | - | 1〜2 kg |  | 合格塗料 | - | 10,880 kg |  | 洗浄水 (純水) | - | 数 m³/回
IN-2 | 中和剤 (有機酸/アミン) | 酢酸/乳酸 など | 200 kg | イオン化 | 顔料 (カーボン・酸化鉄等) | 防錆顔料含む | 700 kg | ★防錆機能付与 | 顔料ペースト | 前工程産物 | 1,200 kg |  | フィルター | PP/メッシュ | 数枚 |  | 試験設備 | 電力 | 微 |  | タンクローリー / IBC | 容器 | 1 台 〜数台分 |  | 電力 (UF 装置) | Scope 2 | 数 kWh
IN-3 | 水 (純水) | イオン交換水 | 4,000 kg | 媒体 | 水 | 純水 | 200 kg | 媒体 | 追加水・添加剤 | - | → 量に含む | 希釈・性能調整 | [8 empty] | 電力 (移送ポンプ) | Scope 2 | 微
IN-4 | ブロック化イソシアネート | 硬化剤 | 500 kg | 焼付硬化用 | 電力 (ビーズミル) | Scope 2 | 業界一般値の概算 |  | 低速撹拌 | Scope 2 | 微
IN-5 | 電力 (撹拌) | Scope 2 | 微
工程説明 | アミン変性エポキシ (カチオン) または酸変性ポリエステル (アニオン) を有機酸 (カチオン)/アミン (アニオン) で中和し水中に分散。 |  |  |  | 顔料分散用樹脂・顔料・水を別ラインで配合し、ビーズミルで分散。 |  |  |  | 樹脂分散液と顔料ペーストを規定比で混合し、最終的に固形分 15〜25% の電着塗料に調整。 |  |  |  | 細目フィルタで異物除去。塗膜外観に直結するため厳密管理。 |  |  |  | 固形分・pH・電気伝導度・粒径・MEQ (メチルエタノアミン当量) などを測定。 |  |  |  | 通常はタンクローリー / IBC で出荷。顧客 (自動車 OEM) の塗装ラインタンクに直送が一般的。 |  |  |  | 水洗が中心。樹脂残渣は限外ろ過 (UF) で塗料側に戻すリカバリー運用が標準。
OUT | 品名 | 標準成分 | 量 | 備考/役割 | 品名 | 標準成分 | 量 | 備考/役割 | 品名 | 標準成分 | 量 | 備考/役割 | 品名 | 標準成分 | 量 | 備考/役割 | 品名 | 標準成分 | 量 | 備考/役割 | 品名 | 標準成分 | 量 | 備考/役割 | 品名 | 標準成分 | 量 | 備考/役割
OUT-1 | 樹脂分散液 | Emulsion | 9,700 kg | 次工程へ | 顔料ペースト | 高濃度分散体 | 1,200 kg | 次工程へ | 電着塗料 (調整完了) | 固形分 15〜25% | 10,900 kg | 次工程へ | 清浄電着塗料 | - | 10,880 kg |  | 合格電着塗料 | - | 10,880 kg |  | 出荷ロット | - | 10,850 kg | OEM 塗装ラインへ | 洗浄排水 | 塗料微量混入 | 数 m³/回 | 排水処理プラント
OUT-2 | 微量揮散物 | 中和剤の一部 | 微量 | 排気処理 | 摩耗ビーズ | - | 微 | 産廃 | 微量揮散物 | - | 微 |  | 使用済フィルター | - | 数 kg | 産廃 | QC データ | - | - |  | 配管残液 | 微量 | 数 kg | 次バッチへ転用 or 廃棄 | 回収塗料 (UF 透過後) | - | 数 kg | 再投入

## ③-5 UV硬化塗料
③-5 UV硬化塗料 IN/OUT 表 (マテリアルバランス)
テンプレート出典: 添付 PDF「リン酸(湿式法) IN/OUT表」を踏襲。 量は 10t バッチを基準とした業界一般値の概算 (工場・製品・処方で大きく変動)。
工程 | ①計量・配合 (遮光下) |  |  |  | ②予備混合・分散 |  |  |  | ③レットダウン |  |  |  | ④調色 (有色品のみ) |  |  |  | ⑤ろ過 (遮光下) |  |  |  | ⑥品質検査 |  |  |  | ⑦充填 (遮光容器) |  |  |  | 並行: 設備洗浄
IN | 品名 | 標準成分 | 量 | 備考/役割 | 品名 | 標準成分 | 量 | 備考/役割 | 品名 | 標準成分 | 量 | 備考/役割 | 品名 | 標準成分 | 量 | 備考/役割 | 品名 | 標準成分 | 量 | 備考/役割 | 品名 | 標準成分 | 量 | 備考/役割 | 品名 | 標準成分 | 量 | 備考/役割 | 品名 | 標準成分 | 量 | 備考/役割
IN-1 | ウレタンアクリレート等オリゴマー | 主バインダー | 5,000 kg | 塗膜形成主成分 | 配合バッチ | 前工程産物 | 9,300 kg |  | ミルベース | 前工程産物 | 9,280 kg |  | ベース塗料 | - | 9,300 kg |  | 塗料 | - | 9,400 kg |  | 塗料サンプル | - | 1〜2 kg |  | 合格塗料 | - | 9,390 kg |  | 洗浄モノマー or 専用洗浄剤 | - | 50〜200 kg/回
IN-2 | 反応性モノマー | TPGDA/HDDA 等 | 3,000 kg | 粘度低減・反応希釈剤 | 電力 (分散機) | Scope 2 | 業界一般値の概算 |  | 追加モノマー・添加剤 | - | → 量に含む |  | UV 用着色剤 | - | 10〜200 kg |  | フィルター (遮光仕様) | - | 数枚 |  | UV 試験機 | 電力 | 微 |  | 遮光容器・ラベル | 黒色プラ/金属缶 | 缶数分 |  | 電力 | - | 微
IN-3 | 光開始剤 | Irgacure 等 | 300 kg | ★UV で活性ラジカル発生 | 冷却水 | 強冷却必要 | 数 m³/t | ★発熱大 | 低速撹拌 | Scope 2 | 微 | [13 empty] | 電力 | - | 微
IN-4 | 顔料・添加剤 | クリアの場合は微量 | 1,000 kg | 色調・流動性
IN-5 | シリコン系添加剤 | BYK 等 | 微量 | 表面性向上
IN-6 | 電力 | Scope 2 | 微 | 計量設備
工程説明 | オリゴマー・モノマー・光開始剤・添加剤を計量。光開始剤の感光を防ぐため遮光環境 (黄色灯・遮光容器) で作業。 |  |  |  | ディスパー・ビーズミルで分散。UV 塗料は溶剤レスのため発熱しやすく、冷却制御が重要。 |  |  |  | 追加モノマー・光開始剤を遮光下で添加し最終調整。 |  |  |  | UV 用着色剤で CCM 調色。光開始剤の吸収波長と顔料の遮光性を考慮 (光が届かないと硬化しない)。 |  |  |  | 細目フィルタで凝集物除去。光遮蔽配管・フィルタハウジング使用。 |  |  |  | 粘度・色差に加え、UV 硬化試験 (照射量と硬化深度)・ゲル化時間を測定。 |  |  |  | 黒色容器・遮光バッグインボックスに充填。透明缶は使用不可。 |  |  |  | モノマーが洗浄液を兼ねる場合あり。完全遮光下で実施。
OUT | 品名 | 標準成分 | 量 | 備考/役割 | 品名 | 標準成分 | 量 | 備考/役割 | 品名 | 標準成分 | 量 | 備考/役割 | 品名 | 標準成分 | 量 | 備考/役割 | 品名 | 標準成分 | 量 | 備考/役割 | 品名 | 標準成分 | 量 | 備考/役割 | 品名 | 標準成分 | 量 | 備考/役割 | 品名 | 標準成分 | 量 | 備考/役割
OUT-1 | 配合バッチ | 感光性 | 9,300 kg | 次工程へ (遮光) | ミルベース (感光性) | 粒径規格内 | 9,280 kg | 遮光下で次工程へ | UV 硬化塗料 (ベース) | 感光性 | 9,300 kg | 調色 or ろ過へ | 有色 UV 塗料 | - | 9,400 kg |  | 清浄 UV 塗料 | - | 9,390 kg |  | 合格塗料 | - | 9,390 kg |  | 製品 (遮光梱包) | 出荷形態 | 9,360 kg | 出荷 | 廃モノマー (特管産廃) | 感光性 | 50〜200 kg/回 | 焼却 (再生困難)
OUT-2 | 空袋・空ドラム | - | 数十 kg |  | 発熱 | 顕熱 | - | 冷却水で除去 |  |  |  |  | 試験塗板 | - | 数百 g | 産廃 | 使用済フィルター | - | 数 kg | 産廃 | QC データ | - | - |  | 滴下塗料 | 充填損失 | 数十 kg | 産廃 (★感光性のため早期処理) | VOC ほぼゼロ | ★溶剤レスの強み | 0 | 環境性能高
OUT-3 | [24 empty] | 不良缶 | - | 少量

## 出典_参考文献
出典・参考文献 (Web 整合確認に使用)
No. | 情報源 | URL
1 | 日本塗料工業会 (JPMA) VOC規制関連情報 | https://www.toryo.or.jp/jp/anzen/VOC/index.html
2 | JPMA 塗料からのVOC排出実態推計のまとめ 2022年度 | https://www.toryo.or.jp/jp/book/voch2022.html
3 | JPMA コーティング・ケア環境管理指標 | https://www.toryo.or.jp/jp/anzen/cc/03_feature.html
4 | 関東塗料工業組合 2022年度塗料VOC排出推計 | https://kantoko.com/blog/2024/04/90578/
5 | 庫本「塗料における分散」色材協会誌 (J-Stage) | https://www.jstage.jst.go.jp/article/shikizai1937/78/4/78_191/_pdf/-char/ja
6 | 塗料における最近の顔料分散とそのプロセス (J-Stage) | https://www.jstage.jst.go.jp/article/shikizai/87/6/87_204/_pdf
7 | Mixing Tank 塗料製造の方法 | https://www.mixing-tank.com/ja/blog/
8 | JCT Machinery Paint Manufacturing Process | https://www.mixmachinery.com/news/paint-manufacturing-process-jct-machinery.html
9 | アシザワ・ファインテック ビーズミルガイド | https://ashizawa.com/guidance/05.html
10 | 関西ペイント R&D 高度顔料分散システム | https://asset.kansai.co.jp/uploads/rd/paint_study/pdf/143/04.pdf
11 | サンノプコ 顔料分散解説 | https://www.sannopco.co.jp/feature/pigment-dispersion/
12 | ヒバラコーポレーション 粉体塗装 | https://kougyoutosou.com/technology/powder/
13 | 日鉄防食 粉体塗装 | https://acc.nipponsteel.com/powder-coating/
14 | NCC 粉なのに塗料？ | https://ncc-3clab.com/resolution/painting/2461/
15 | NCC 塗着効率とは | https://ncc-nice.com/ncc-coating/knowledge/basics/coatingefficiency/
16 | モノタロウ 粉体塗料解説 | https://www.monotaro.com/note/readingseries/tosouqa/0416/
17 | e-Gov 危険物の規制に関する政令 | https://laws.e-gov.go.jp/law/334CO0000000306
18 | 三協化学 消防法と有機溶剤・指定数量 | https://www.sankyo-chem.com/news/post-689/
19 | 化研テック 指定数量とは | https://www.kaken-tech.co.jp/trouble/%E6%8C%87%E5%AE%9A%E6%95%B0%E9%87%8F/
20 | e-reverse.com 廃塗料の廃棄解説 | https://www.e-reverse.com/blog/law067/
21 | 丸商 シンナーの廃棄物処理 | https://marusho-eco.jp/column/how_to_dispose_of_thinner_waste/
22 | ネクストリー 溶剤回収装置事例 | https://nextry.jp/340/
23 | コスモエンジニアリング パイプライニング | https://www.cosmoeng.co.jp/service/ctg05/piping/pipelining.html
24 | 環境省 廃棄物処理に関する統計 | https://www.env.go.jp/recycle/waste/wastetoukei_index.html
25 | 経産省 PRTR 塗料に係る排出量 | https://www.meti.go.jp/policy/chemical_management/law/prtr/r4kohyo/05todokedegaiyou/syousai/5.pdf
注: 工程別の電力 (kWh/t)・歩留まり・廃棄物単価などの定量値は業界一般値の概算であり、工場・製品種・年度で大きく変動。実プロジェクト適用時は対象工場の実測値および JPMA 公表値で上書き校正のこと。